## 合格
2023年第三期产品质量抽检信息汇总表（合格）
填报单位：
序号 | 产品名称 | 报告编号 | 标称生产者名称 | 生产者地址 | 样品描述 | 型号规格 | 样品批号 | 被抽样单位名称 | 被抽样单位地址 | 生产者所在省份 | 检测项目 | 检测机构 | 检验结论
1 | 普通硅酸盐水泥 | HH23040110115 | 江西南昌新世纪水泥有限公司 | 江西省南昌市进贤县池溪乡 | 合格品 | P.0 42.5 | HH23040110115 | 江西南昌新世纪水泥有限公司 | 江西省南昌市进贤县池溪乡 | 江西省 | 1.比表面积(M2/Kg） 2.凝结时间(min) 3.安定性 4.(1)3d强度(MPa) (2).28d强度(MPa) | 江西华恒工程检测有限公司 | 合格
2 | 普通硅酸盐水泥 | HH23040110123 | 进贤海螺水泥有限责任公司 | 江西省南昌市进贤县衙前乡上湖村 | 合格品 | P.0 42.5 | HH23040110123 | 进贤海螺水泥有限责任公司 | 江西省南昌市进贤县衙前乡上湖村 | 江西省 | 1.比表面积(M2/Kg） 2.凝结时间(min) 3.安定性 4.(1)3d强度(MPa) (2).28d强度(MPa) | 江西华恒工程检测有限公司 | 合格
3 | HDPE双壁波纹管 | HH23040110116 | 江西省进贤县精密塑胶管业有限公司 | 江西省南昌市进贤县工业开发区 | 合格品 | PE DN/ID300 SN8 | / | 江西省进贤县精密塑胶管业有限公司 | 江西省南昌市进贤县工业开发区 | 江西省 | 1.颜色 2.外观 3.尺寸 4.密度，kg/m3 5.环刚度，KN/m3 6.冲击性能TIR,% 7.烘箱试验 8.环柔性 | 江西华恒工程检测有限公司 | 合格
4 | 建筑排水用聚氯乙烯管材 | HH23040110117 | 江西省进贤县精密塑胶管业有限公司 | 江西省南昌市进贤县工业开发区 | 合格品 | dn110 X en3.2 | / | 江西省进贤县精密塑胶管业有限公司 | 江西省南昌市进贤县工业开发区 | 江西省 | 1.外观和颜色 2.规格尺寸MM 3.纵向回缩率% 4.密度Kg/m3 5.落锤冲击TIR,% | 江西华恒工程检测有限公司 | 合格
5 | 聚乙烯(PE)缠绕结构壁管材(B型结构) | HH23040110118 | 江西凯维德管业有限公司 | 江西省南昌市进贤县经济开发区温圳工业园温创大道81号（南昌八一电缆厂内） | 合格品 | PE B DN/ID300 SN8 | / | 江西凯维德管业有限公司 | 江西省南昌市进贤县经济开发区温圳工业园温创大道81号（南昌八一电缆厂内） | 江西省 | 1.颜色 2.外观 3.尺寸 4.密度，kg/m3 5.环刚度，KN/m3 6.冲击性能TIR,% 7.烘箱试验 8.环柔性 9.氧化诱导时间OTT,min | 江西华恒工程检测有限公司 | 合格
6 | PP-R给水管 | HH23040110119 | 江西利水实业有限公司 | 江西省南昌市进贤县温圳新型工业基地内 | 合格品 | 20 X 2.8 | 2022.10.18 | 江西利水实业有限公司 | 江西省南昌市进贤县温圳新型工业基地内 | 江西省 | 1.尺寸，MM 2.纵向回缩率，% 3.氧化诱导时间OTT,,min | 江西华恒工程检测有限公司 | 合格
7 | PVC电工套管 | HH2304011020 | 江西利水实业有限公司 | 江西省南昌市进贤县温圳新型工业基地内 | 合格品 | 305-16 | 2023.5.25 | 江西利水实业有限公司 | 江西省南昌市进贤县温圳新型工业基地内 | 江西省 | 1.套管抗压性能 2.套管抗击性能 3.套管弯曲性能 | 江西华恒工程检测有限公司 | 合格
8 | PVC排水管 | HH2304011021 | 江西利水实业有限公司 | 江西省南昌市进贤县温圳新型工业基地内 | 合格品 | 110X3.2MM | 2023.3.21 | 江西利水实业有限公司 | 江西省南昌市进贤县温圳新型工业基地内 | 江西省 | 1.外观和颜色 2.规格尺寸MM 3.纵向回缩率% 4.密度Kg/m3 5.落锤冲击TIR,% | 江西华恒工程检测有限公司 | 合格
9 | 聚乙烯(PE)缠绕结构壁管材(B型结构) | HH2304011022 | 江西汇盛管业有限公司 | 进贤县经开区高新产业园青岚大道1698号 | 合格品 | PE B DN/ID400 SN8 | / | 江西汇盛管业有限公司 | 进贤县经开区高 新产业园青岚大道 | 江西省 | 1.颜色 2.外观 3.尺寸 4.密度，kg/m3 5.环刚度，KN/m3 6.冲击性能TIR,% 7.烘箱试验 8.环柔性 9.氧化诱导时间OTT,min | 江西华恒工程检测有限公司 | 合格
10 | 预拌混凝土 | HH23040110110 | 江西省帝嘉混凝土有限公司 | 江西省南昌市进贤县工业园区 | 合格品 | C25 | / | 江西省帝嘉混凝土有限公司 | 江西省南昌市进贤县工业园区 | 江西省 | 1.原材料情况 2.每块混凝土用料量(KG)及比例 3.混凝土拌合物性能测试结果 4.混凝土硬化体性能实验结果 | 江西华恒工程检测有限公司 | 合格
11 | 预拌混凝土 | HH23040110111 | 进贤县鼎盛混凝土有限公司 | 江西省南昌市进贤县开发区 | 合格品 | C25 | / | 进贤县鼎盛混凝土有限公司 | 江西省南昌市进贤 县开发区 | 江西省 | 1.原材料情况 2.每块混凝土用料量(KG)及比例 3.混凝土拌合物性能测试结果 4.混凝土硬化体性能实验结果 | 江西华恒工程检测有限公司 | 合格
12 | 预拌混凝土 | HH23040110112 | 进贤泓诚混凝土有限公司 | 江西省南昌市进贤县温圳镇320国道以南、福银高速以东 | 合格品 | C30 | / | 进贤泓诚混凝土有限公司 | 江西省南昌市进贤县温圳镇320国道以南、福银高速以东 | 江西省 | 1.原材料情况 2.每块混凝土用料量(KG)及比例 3.混凝土拌合物性能测试结果 4.混凝土硬化体性能实验结果 | 江西华恒工程检测有限公司 | 合格
13 | 预拌混凝土 | HH23040110113 | 江西星辉建材有限公司 | 江西省南昌市进贤县白圩流岭进长公路3.5公里处 | 合格品 | C15 | / | 江西星辉建材有限公司 | 江西省南昌市进贤县白圩流岭进长公路3.5公里处 | 江西省 | 1.原材料情况 2.每块混凝土用料量(KG)及比例 3.混凝土拌合物性能测试结果 4.混凝土硬化体性能实验结果 | 江西华恒工程检测有限公司 | 合格
14 | 预拌混凝土 | HH23040110114 | 进贤县新世纪混凝土有限公司 | 江西省南昌市进贤县池溪乡枣树埠 | 合格品 | C30 | / | 进贤县新世纪混凝土有限公司 | 江西省南昌市进贤县池溪乡枣树埠 | 江西省 | 1.原材料情况 2.每块混凝土用料量(KG)及比例 3.混凝土拌合物性能测试结果 4.混凝土硬化体性能实验结果 | 江西华恒工程检测有限公司 | 合格

## 不合格
2023年第三期产品质量抽检信息汇总表（不合格）
填报单位：
序号 | 产品名称 | 报告编号 | 标称生产者名称 | 生产者地址 | 样品描述 | 型号规格 | 样品批号 | 被抽样单位名称 | 被抽样单位地址 | 生产者所在省份 | 检测项目 | 检测机构 | 不合格项目 | 标准要求 | 实测结果 | 单项结论 | 检验结论
1
2
3
4
5
6
7
8