## 合格
2022年第 8 期产品质量抽检信息汇总表（合格）
填报单位：
序号 | 产品名称 | 报告编号 | 标称生产者名称 | 生产者地址 | 样品描述 | 型号规格 | 样品批号 | 被抽样单位名称 | 被抽样单位地址 | 生产者所在省份 | 检测项目 | 检测机构 | 检验结论
1 | 普通硅酸盐水泥 | （22）CX1017001 | 江西省进贤县温圳建材有限公司 | 江西省南昌市进贤县温圳镇庄山村 | 样品完好 | P.O 42.5 | 2022.10.11 | 江西省进贤县温圳建材有限公司 | 江西省南昌市进贤县温圳镇庄山村 | 江西省 | 凝结时间、抗压强度、抗折强度、安定性、烧失量、三氧化硫、氯离子 | 山东创信检验检测有限公司 | 合格
2 | 普通硅酸盐水泥 | （22）CX1017002 | 南昌新世纪水泥有限公司 | 江西省南昌市进贤县池溪乡 | 样品完好 | P.O 42.5 | 2022.10.05 | 南昌新世纪水泥有限公司 | 江西省南昌市进贤县池溪乡 | 江西省 | 凝结时间、抗压强度、抗折强度、安定性、烧失量、三氧化硫、氯离子 | 山东创信检验检测有限公司 | 合格
3 | 普通硅酸盐水泥 | （22）CX1017003 | 进贤海螺水泥有限责任公司 | 江西省南昌市进贤县衙前乡上湖村 | 样品完好 | P.O 42.5 | / | 进贤海螺水泥有限责任公司 | 江西省南昌市进贤县衙前乡上湖村 | 江西省 | 凝结时间、抗压强度、抗折强度、安定性、烧失量、三氧化硫、氯离子 | 山东创信检验检测有限公司 | 合格
4 | 彩钢夹心板 | TXZJ/QJ20221024187 | 进贤县兴达彩钢夹心板厂 | 南昌市进贤县民和镇进贤大道星火路口厂房 | 样品完好 | 1m*1.175mm | 2022.10.09 | 进贤县兴达彩钢夹心板厂 | 南昌市进贤县民和镇进贤大道星火路口厂房 | 江西省 | 尺寸、粘结性能、彩色涂层钢板厚度、岩棉芯材密度、岩棉芯材导热系数 | 山东腾翔产品质量检测有限公司 | 合格
5 | 成人纸尿裤 | TXZJ/QJ20221024188 | 杭州汇洁护理用品有限公司 | / | 样品完好 | L大号 | 2022.06.25 | 进贤县同宙批发商行 | 南昌市进贤县民和镇胜利南路10号 | 浙江省 | 全长偏差、全宽偏差、条质量偏差、滑渗量、回渗量、渗漏量、ph | 山东腾翔产品质量检测有限公司 | 合格
6 | 成人纸尿裤 | TXZJ/QJ20221024189 | 福建亿发卫生用品有限公司 | / | 样品完好 | L/XL 10片 | 20220329C1A06 | 江西坤达进贤县民和镇建群超市加盟店 | 南昌市进贤县民和镇钟陵路105号 | 福建省 | 全长偏差、全宽偏差、条质量偏差、滑渗量、回渗量、渗漏量、ph | 山东腾翔产品质量检测有限公司 | 合格
7 | 康星老视镜 | TXZJ/QJ20221024190 | 温圳市瑞星光学眼镜有限公司 | / | 样品完好 | 度数+1.50D | kx20220322 | 进贤县康明眼镜钟陵路店 | 南昌市进贤县民和镇钟陵路（老一中对面） | 浙江省 | 球镜顶焦度允差、柱镜顶焦度允差、镜片可见光光透射比τv、镜片材料和表面的 质量、光学中心水平距离允差、光学中心垂直互差、镜片和镜圈的几何形状 | 山东腾翔产品质量检测有限公司 | 合格
8 | 彩钢夹心板 | TXZJ/QJ20221024191 | 江西梦宇钢铁有限公司 | 江西省南昌市进贤县民和镇山前村委会塘边村 | 样品完好 | 1m | 2022.10.12 | 江西梦宇钢铁有限公司 | 江西省南昌市进贤县民和镇山前村委会塘边村 | 江西省 | 尺寸、粘结性能、彩色涂层钢板厚度、岩棉芯材密度、岩棉芯材导热系数 | 山东腾翔产品质量检测有限公司 | 合格
9 | 家用燃气灶 | TXZJ/QJ20221024192 | 中山市雪花电器有限公司 | / | 样品完好 | JZY-A | 2019.03.20 | 进贤县亮辉厨卫店 | 进贤县民和镇嘉禾路中段 | 广东省 | 气密性、热负荷、离焰、熄火、回火、干烟气中 CO浓度(α=l，体积分数)、温 升、熄火保护装置 | 山东腾翔产品质量检测有限公司 | 合格
10 | 可埋式燃气输送304不锈钢波纹软管 | TXZJ/QJ20221024193 | 宁波市雅希卫浴发展有限公司 | / | 样品完好 | / | / | 进贤县星梅厨卫店 | 南昌市进贤县民和镇嘉禾路 | 浙江省 | 结构和尺寸、外观、软管扁平性、软管耐压性、软管弯曲性，软管气密性 | 山东腾翔产品质量检测有限公司 | 合格
11 | 华生牌家用燃气灶 | TXZJ/QJ20221024194 | 余姚市华生厨卫用品厂 | / | 样品完好 | JZT-20 | 2016.12 | 进贤县老胡五金家电维修店 | 进贤县民和镇西北四路 | 浙江省 | 气密性、热负荷、离焰、熄火、回火、干烟气中 CO浓度(α=l，体积分数)、温 升、熄火保护装置 | 山东腾翔产品质量检测有限公司 | 合格
12 | 中性笔GP-2073 | TXZJ/QJ20221024176 | 进贤聚文文具有限公司 | 江西省南昌市进贤县文港镇新港大道 | 样品完好 | 0.5mm | 2022.09 | 南昌市罗氏笔业发展有限公司 | 江西省南昌市进贤县文港镇新港大道 | 江西省 | 初写性能、书写性能、干燥性、渗透性、复印性、间歇书写、外观 | 山东腾翔产品质量检测有限公司 | 合格
13 | HB铅笔 | TXZJ/QJ20221024177 | 上海晨光文具股份有限公司 | / | 样品完好 | AWP 30803 | / | 进贤县艳峰文具店 | 进贤县民和镇人民大道翰香苑小区东院2号楼26号店 | 上海市 | 芯尖受力、磨耗、滑度、皮头拉力、笔杆涂层、笔杆结合牢度、杆内断芯 | 山东腾翔产品质量检测有限公司 | 合格
14 | 原珠笔芯 | TXZJ/QJ20221024178 | 南昌市中德笔业有限公司 | 文港镇经济小区 | 样品完好 | 小高土笔芯 | / | 南昌市中德笔业有限公司 | 文港镇经济小区 | 江西省 | 可迁移元素的最大限量 | 山东腾翔产品质量检测有限公司 | 合格
15 | 变形玩具 | TXZJ/QJ20221024179 | 汕头市光动智能玩具有限公司 | / | 样品完好 | G2017-01 | / | 进贤县女人街颜小饰饰品店 | 女人街一楼1020号商铺 | 广东省 | 正常使用、可预见的合理滥用、可迁移元素含量 | 山东腾翔产品质量检测有限公司 | 合格
16 | 记号笔 | TXZJ/QJ20221024180 | 温州市爱好笔业有限公司 | / | 样品完好 | 3191 | 2022.06.23 | 进贤县文港小李文化馆 | 进贤县李渡镇红桥村委会二坊村2号 | 浙江省 | 书写性能、笔头滑缩力、笔头强度、附着性、间歇书写，笔套安全 | 山东腾翔产品质量检测有限公司 | 合格
17 | 积木 | TXZJ/QJ20221024181 | 广东启梦玩具实业有限公司 | / | 样品完好 | 12011-2 | / | 江西财富广场有限公司进贤岚湖路分公司 | 进贤县岚湖路18号 | 广东省 | 正常使用、可预见的合理滥用、可迁移元素含量 | 山东腾翔产品质量检测有限公司 | 合格
18 | 七度空间牌卫生护垫 | TXZJ/QJ20221024182 | 恒安（孝感）家庭用品有限公司 | / | 样品完好 | 155mm | XG10011293 | 进贤县昌盛路大星新生活超市 | 南昌市进贤县民和镇昌盛路12号5单元 | 湖北省 | 全长偏差、条质量偏差、吸水倍率、吸收速度、pH、甲醛含量、可迁移性荧光物质 | 山东腾翔产品质量检测有限公司 | 合格
19 | 全程护理装卫生巾 | TXZJ/QJ20221024183 | 桂林洁伶工业有限公司 | / | 样品完好 | / | 20220506 | 进贤县昌盛路大星新生活超市 | 南昌市进贤县民和镇昌盛路12号5单元 | 广西 | 全长偏差、条质量偏差、吸水倍率、吸收速度、pH、甲醛含量、可迁移性荧光物质 | 山东腾翔产品质量检测有限公司 | 合格
20 | 老视成镜 | TXZJ/QJ20221024184 | 鹰潭万成光学科技有限公司 | / | 样品完好 | 度数+2.50D | 20211201 | 进贤县合博眼镜有限责任公司 | 江西省南昌市进贤县民和镇人民大道988号金三角小区1号楼 | 江西省 | 球镜顶焦度允差、柱镜顶焦度允差、镜片可见光光透射比τv、镜片材料和表面的 质量、光学中心水平距离允差、光学中心垂直互差、镜片和镜圈的几何形状 | 山东腾翔产品质量检测有限公司 | 合格
21 | 防蓝光老视成镜 | TXZJ/QJ20221024185 | 上海百年红光学眼镜有限公司 | / | 样品完好 | 度数+2.00D | 20210518 | 进贤县天集雪亮眼超市 | 南昌市进贤县民和镇进贤大道天集商业广场16号1栋1号铺 | 上海市 | 球镜顶焦度允差、柱镜顶焦度允差、镜片可见光光透射比τv、镜片材料和表面的 质量、光学中心水平距离允差、光学中心垂直互差、镜片和镜圈的几何形状 | 山东腾翔产品质量检测有限公司 | 合格
22 | 老视镜 | TXZJ/QJ20221024186 | 丹阳市星辉眼镜有限公司 | / | 样品完好 | 度数+3.00D | 20201018 | 进贤县吴有根眼镜行 | 江西省南昌市进贤县民和镇胜利路39号（进贤大道交叉口） | 江苏省 | 球镜顶焦度允差、柱镜顶焦度允差、镜片可见光光透射比τv、镜片材料和表面的 质量、光学中心水平距离允差、光学中心垂直互差、镜片和镜圈的几何形状 | 山东腾翔产品质量检测有限公司 | 合格
23
24
25
26
27
28
29
30
31
32
33
34
35
36
37
38
39
40
41
42
43
44
7
8

## 不合格
2022年第 期产品质量抽检信息汇总表（不合格）
填报单位：
序号 | 产品名称 | 报告编号 | 标称生产者名称 | 生产者地址 | 样品描述 | 型号规格 | 样品批号 | 被抽样单位名称 | 被抽样单位地址 | 生产者所在省份 | 检测项目 | 检测机构 | 不合格项目 | 标准要求 | 实测结果 | 单项结论 | 检验结论
1
2
3
4
5
6
7
8